## Sheet1
文物采样点 | 类型 | 原始含量_二氧化硅(SiO2) | 原始含量_二氧化硫(SO2) | 原始含量_五氧化二磷(P2O5) | 原始含量_氧化钙(CaO) | 原始含量_氧化钠(Na2O) | 原始含量_氧化钡(BaO) | 原始含量_氧化钾(K2O) | 原始含量_氧化铁(Fe2O3) | 原始含量_氧化铅(PbO) | 原始含量_氧化铜(CuO) | 原始含量_氧化铝(Al2O3) | 原始含量_氧化锡(SnO2) | 原始含量_氧化锶(SrO) | 原始含量_氧化镁(MgO) | 成分总和 | 文物编号 | 纹饰 | 表面风化 | 预测含量_二氧化硅(SiO2) | 预测含量_二氧化硫(SO2) | 预测含量_五氧化二磷(P2O5) | 预测含量_氧化钙(CaO) | 预测含量_氧化钠(Na2O) | 预测含量_氧化钡(BaO) | 预测含量_氧化钾(K2O) | 预测含量_氧化铁(Fe2O3) | 预测含量_氧化铅(PbO) | 预测含量_氧化铜(CuO) | 预测含量_氧化铝(Al2O3) | 预测含量_氧化锡(SnO2) | 预测含量_氧化锶(SrO) | 预测含量_氧化镁(MgO) | 颜色
02 | 铅钡 | 36.28 | 0 | 3.57 | 2.34 | 0 | 0 | 1.05 | 1.86 | 47.43 | 0.26 | 5.73 | 0 | 0.19 | 1.18 | 99.89 | 2 | A | 风化 | 57.68136 | 0 | 0.7765379 | 1.228622 | 0 | 0 | 1.900748 | 3.12238 | 30.3498 | 0.2027943 | 4.769035 | 0 | 0.1539768 | 0.8289033 | 浅蓝
07 | 高钾 | 92.63 | 0 | 0.61 | 1.07 | 0 | 0 | 0 | 0.17 | 0 | 3.24 | 1.98 | 0 | 0 | 0 | 99.7 | 7 | B | 风化 | 67.01948 | 0 | 3.055446 | 6.558362 | 0 | 0 | 0 | 1.239182 | 0 | 5.088218 | 6.791503 | 0 | 0 | 0 | 蓝绿
08 | 铅钡 | 20.14 | 2.58 | 3.59 | 1.48 | 0 | 31.23 | 0 | 0 | 28.68 | 10.41 | 1.34 | 0 | 0.37 | 0 | 99.82 | 8 | C | 风化 | 32.02047 | 0.736185 | 0.7808883 | 0.7770769 | 0 | 31.26576 | 0 | 0 | 18.35193 | 8.119573 | 1.115272 | 0 | 0.2998495 | 0 | 紫
08严重风化点 | 铅钡 | 4.61 | 15.03 | 7.56 | 3.19 | 0 | 30.62 | 0 | 0 | 32.45 | 3.14 | 1.11 | 0 | 0.53 | 0 | 98.24 | 8 | C | 风化 | 8.879789 | 5.195888 | 1.992277 | 2.029208 | 0 | 37.13947 | 0 | 0 | 25.15654 | 2.967192 | 1.119264 | 0 | 0.5203686 | 0 | 紫
09 | 高钾 | 95.02 | 0 | 0.35 | 0.62 | 0 | 0 | 0.59 | 0.32 | 0 | 1.55 | 1.32 | 0 | 0 | 0 | 99.77 | 9 | B | 风化 | 68.74868 | 0 | 1.753125 | 3.800172 | 0 | 0 | 10.13225 | 2.332579 | 0 | 2.434178 | 4.527668 | 0 | 0 | 0 | 蓝绿
10 | 高钾 | 96.77 | 0 | 0 | 0.21 | 0 | 0 | 0.92 | 0.26 | 0 | 0.84 | 0.81 | 0 | 0 | 0 | 99.81 | 10 | B | 风化 | 70.01484 | 0 | 0 | 1.287155 | 0 | 0 | 15.79945 | 1.89522 | 0 | 1.319168 | 2.778342 | 0 | 0 | 0 | 蓝绿
11 | 铅钡 | 33.59 | 0 | 9.38 | 3.51 | 0 | 14.61 | 0.21 | 0 | 25.39 | 4.93 | 2.69 | 0 | 0.37 | 0.71 | 95.39 | 11 | C | 风化 | 53.40454 | 0 | 2.040315 | 1.842932 | 0 | 14.62673 | 0.3801497 | 0 | 16.24671 | 3.845292 | 2.238866 | 0 | 0.2998495 | 0.4987469 | 浅蓝
12 | 高钾 | 94.29 | 0 | 0.15 | 0.72 | 0 | 0 | 1.01 | 0.29 | 0 | 1.65 | 1.46 | 0 | 0 | 0 | 99.57 | 12 | B | 风化 | 68.22052 | 0 | 0.7513393 | 4.413103 | 0 | 0 | 17.34505 | 2.113899 | 0 | 2.591222 | 5.007876 | 0 | 0 | 0 | 蓝绿
19 | 铅钡 | 29.64 | 0 | 8.83 | 2.93 | 0 | 5.35 | 0 | 1.33 | 42.82 | 3.51 | 3.57 | 0 | 0.19 | 0.59 | 98.76 | 19 | A | 风化 | 47.12446 | 0 | 1.920681 | 1.538402 | 0 | 5.356126 | 0 | 2.23267 | 27.39992 | 2.737723 | 2.971284 | 0 | 0.1539768 | 0.4144517 | 浅蓝
22 | 高钾 | 92.35 | 0 | 0.21 | 1.66 | 0 | 0 | 0.74 | 0.35 | 0 | 0.55 | 3.5 | 0 | 0 | 0.64 | 100 | 22 | B | 风化 | 63.96367 | 0 | 1.006958 | 9.740177 | 0 | 0 | 12.16558 | 2.442314 | 0 | 0.8268572 | 11.49254 | 0 | 0 | 3.361901 | 蓝绿
23未风化点 | 铅钡 | 53.79 | 0 | 0 | 0.5 | 7.92 | 11.86 | 0 | 0 | 16.98 | 2.99 | 1.42 | 0 | 0.33 | 0.71 | 96.5 | 23 | A | 风化 | 75.32166 | 0 | 0 | 0.2312184 | 5.650254 | 10.4576 | 0 | 0 | 9.569529 | 2.054016 | 1.040913 | 0 | 0.2355406 | 0.4392688 | 蓝绿
25未风化点 | 铅钡 | 50.61 | 0 | 0.19 | 0.63 | 2.31 | 6.65 | 0 | 1.55 | 31.9 | 1.12 | 1.9 | 0 | 0.2 | 0 | 97.06 | 25 | C | 风化 | 73.46969 | 0 | 0.03773564 | 0.3020275 | 1.708474 | 6.078863 | 0 | 2.375791 | 18.6379 | 0.7976349 | 1.443887 | 0 | 0.147991 | 0 | 浅蓝
26 | 铅钡 | 19.79 | 1.96 | 3.13 | 1.44 | 0 | 32.25 | 0 | 0 | 29.53 | 10.57 | 0.7 | 0 | 0.45 | 0 | 99.82 | 26 | C | 风化 | 31.464 | 0.5592723 | 0.6808302 | 0.7560748 | 0 | 32.28693 | 0 | 0 | 18.89584 | 8.244369 | 0.5826046 | 0 | 0.3646819 | 0 | 紫
26严重风化点 | 铅钡 | 3.72 | 15.95 | 6.04 | 3.01 | 0 | 35.45 | 0.4 | 0 | 29.92 | 3.6 | 1.18 | 0 | 0.62 | 0 | 99.89 | 26 | C | 风化 | 6.885468 | 5.298468 | 1.529515 | 1.839887 | 0 | 41.31765 | 0.8429807 | 0 | 22.2888 | 3.268942 | 1.143353 | 0 | 0.5849459 | 0 | 紫
27 | 高钾 | 92.72 | 0 | 0.36 | 0.94 | 0 | 0 | 0 | 0.2 | 0 | 1.54 | 2.51 | 0 | 0 | 0.54 | 98.81 | 27 | B | 风化 | 67.08459 | 0 | 1.803214 | 5.761552 | 0 | 0 | 0 | 1.457862 | 0 | 2.418474 | 8.60943 | 0 | 0 | 2.963136 | 蓝绿
28未风化点 | 铅钡 | 68.08 | 0 | 1.04 | 1.34 | 0 | 4.04 | 0.26 | 0.41 | 17.14 | 0.33 | 4.7 | 0.23 | 0.12 | 1 | 98.69 | 28 | A | 风化 | 87.03894 | 0 | 0.1819088 | 0.5657609 | 0 | 3.252402 | 0.3784726 | 0.5534553 | 8.819407 | 0.2069771 | 3.145572 | 0.2140405 | 0.07820036 | 0.564869 | 浅蓝
29未风化点 | 铅钡 | 63.3 | 0 | 0.41 | 2.98 | 0.92 | 2.03 | 0.3 | 0.81 | 12.31 | 0.74 | 14.34 | 0 | 0.25 | 1.49 | 99.88 | 29 | A | 风化 | 82.163 | 0 | 0.07280861 | 1.277388 | 0.6083939 | 1.659195 | 0.4433646 | 1.1101 | 6.430802 | 0.4712144 | 9.743825 | 0 | 0.165404 | 0.854501 | 浅蓝
34 | 铅钡 | 35.78 | 0 | 0.34 | 0.78 | 0 | 10 | 0.25 | 0.47 | 46.55 | 1.51 | 1.62 | 0 | 0.22 | 0 | 97.52 | 34 | C | 风化 | 56.88641 | 0 | 0.07395599 | 0.4095405 | 0 | 10.01145 | 0.4525591 | 0.7889886 | 29.7867 | 1.177767 | 1.348314 | 0 | 0.1782889 | 0 | 深绿
36 | 铅钡 | 39.57 | 0 | 0.07 | 0.37 | 2.22 | 10.83 | 0.14 | 0.32 | 41.61 | 0.68 | 1.6 | 0 | 0.22 | 0 | 97.63 | 36 | C | 风化 | 62.78125 | 0 | 0.01519456 | 0.1938651 | 1.794491 | 10.81985 | 0.252906 | 0.5360664 | 26.57028 | 0.5292819 | 1.328898 | 0 | 0.1779181 | 0 | 深绿
38 | 铅钡 | 32.93 | 0 | 0.48 | 0.68 | 1.38 | 9.79 | 0 | 0.29 | 49.31 | 0.73 | 2.57 | 0 | 0.41 | 0 | 98.57 | 38 | C | 风化 | 52.35521 | 0 | 0.1044085 | 0.3570353 | 1.11782 | 9.80121 | 0 | 0.4868227 | 31.55279 | 0.5693841 | 2.138991 | 0 | 0.3322657 | 0 | 深绿
39 | 铅钡 | 26.25 | 0 | 1.16 | 1.11 | 0 | 7.22 | 0 | 0 | 61.03 | 0.88 | 0.5 | 0 | 0.61 | 0 | 98.76 | 39 | C | 风化 | 41.73472 | 0 | 0.2523204 | 0.5828076 | 0 | 7.228267 | 0 | 0 | 39.05225 | 0.6863808 | 0.4161462 | 0 | 0.4943465 | 0 | 深绿
40 | 铅钡 | 16.71 | 0 | 1.77 | 1.87 | 0 | 6.69 | 0 | 0.19 | 70.21 | 0 | 0.45 | 0 | 0.68 | 0 | 98.57 | 40 | C | 风化 | 27.94719 | 0 | 0.4050058 | 1.03285 | 0 | 7.045579 | 0 | 0.3355212 | 47.26016 | 0 | 0.3939871 | 0 | 0.5797011 | 0 | 浅蓝
41 | 铅钡 | 18.46 | 0 | 7.46 | 4.96 | 0 | 9.76 | 0.44 | 1.79 | 44.12 | 0.19 | 3.33 | 0 | 0.47 | 2.73 | 93.71 | 41 | C | 风化 | 30.95201 | 0 | 1.711285 | 2.746458 | 0 | 10.30471 | 0.8399956 | 3.168947 | 29.77332 | 0.1562878 | 2.922868 | 0 | 0.4016877 | 2.02243 | 浅绿
42未风化点1 | 铅钡 | 51.26 | 0 | 0.08 | 0.79 | 5.74 | 10.47 | 0.15 | 0 | 21.88 | 2.67 | 3.53 | 0 | 0.35 | 1.09 | 98.01 | 42 | A | 风化 | 72.88769 | 0 | 0.01556295 | 0.3709683 | 4.158262 | 9.374564 | 0.2428477 | 0 | 12.52153 | 1.862521 | 2.627592 | 0 | 0.2536747 | 0.6847874 | 浅蓝
42未风化点2 | 铅钡 | 51.33 | 0 | 0 | 0 | 5.68 | 10.88 | 0.35 | 0 | 20.12 | 2.72 | 5.66 | 0 | 0 | 1.16 | 97.9 | 42 | A | 风化 | 72.46007 | 0 | 0 | 0 | 4.085077 | 9.671307 | 0.5625519 | 0 | 11.43115 | 1.883695 | 4.182651 | 0 | 0 | 0.723501 | 浅蓝
43部位1 | 铅钡 | 12.41 | 0 | 0 | 5.24 | 0 | 7.29 | 0 | 0.76 | 59.85 | 5.35 | 2.25 | 0 | 0.64 | 0.89 | 94.68 | 43 | C | 风化 | 21.91067 | 0 | 0 | 3.055268 | 0 | 8.104763 | 0 | 1.416779 | 42.52875 | 4.633957 | 2.079573 | 0 | 0.5759667 | 0.6942688 | 浅蓝
43部位2 | 铅钡 | 21.7 | 0 | 12.83 | 6.4 | 0 | 3.26 | 0 | 1.39 | 44.75 | 1.51 | 3.41 | 0 | 0.47 | 0.95 | 96.67 | 43 | C | 风化 | 36.68087 | 0 | 2.967104 | 3.572679 | 0 | 3.469975 | 0 | 2.480844 | 30.4444 | 1.252193 | 3.017463 | 0 | 0.4049592 | 0.7095079 | 浅蓝
44未风化点 | 铅钡 | 60.74 | 0 | 0 | 2.14 | 3.06 | 5.22 | 0.2 | 0.77 | 13.61 | 0.43 | 12.69 | 0 | 0.26 | 0 | 99.12 | 44 | A | 风化 | 79.92343 | 0 | 0 | 0.9299234 | 2.051375 | 4.325125 | 0.2996377 | 1.069781 | 7.207621 | 0.2775761 | 8.741151 | 0 | 0.1743838 | 0 | 浅蓝
48 | 铅钡 | 53.33 | 0 | 1.1 | 2.82 | 0.8 | 7.31 | 0.32 | 1.03 | 15.71 | 0 | 13.65 | 1.31 | 0.25 | 1.54 | 99.17 | 48 | A | 风化 | 73.57878 | 0 | 0.2076347 | 1.284885 | 0.5623354 | 6.350782 | 0.5026875 | 1.500455 | 8.723519 | 0 | 9.858739 | 1.315608 | 0.1758144 | 0.9387618 | 浅蓝
49 | 铅钡 | 28.79 | 0 | 11.1 | 4.58 | 0 | 6.1 | 0 | 2.74 | 34.18 | 0.7 | 5.38 | 0 | 0.46 | 1.47 | 95.5 | 49 | A | 风化 | 45.77305 | 0 | 2.414446 | 2.404738 | 0 | 6.106985 | 0 | 4.599636 | 21.87131 | 0.5459847 | 4.477733 | 0 | 0.3727859 | 1.032617 | 黑
49未风化点 | 铅钡 | 54.61 | 0 | 4.32 | 2.08 | 0 | 4.19 | 0.3 | 1.27 | 23.02 | 0.45 | 6.5 | 0 | 0.3 | 1.2 | 98.24 | 49 | A | 风化 | 77.7179 | 0 | 0.8411218 | 0.9775665 | 0 | 3.754843 | 0.486113 | 1.908347 | 13.18526 | 0.3141779 | 4.842504 | 0 | 0.2176224 | 0.7545427 | 黑
50 | 铅钡 | 17.98 | 0 | 6.34 | 3.19 | 0 | 14.2 | 0 | 0.33 | 44 | 1.13 | 1.87 | 0 | 0.66 | 0.47 | 90.17 | 50 | A | 风化 | 31.20443 | 0 | 1.505366 | 1.828316 | 0 | 15.51828 | 0 | 0.6047072 | 30.73362 | 0.9620978 | 1.698931 | 0 | 0.5838536 | 0.3603944 | 黑
50未风化点 | 铅钡 | 45.02 | 0 | 6.34 | 3.12 | 0 | 6.22 | 0 | 0 | 30.61 | 0.7 | 4.16 | 0 | 0.23 | 0.54 | 96.94 | 50 | A | 风化 | 71.57703 | 0 | 1.379062 | 1.638162 | 0 | 6.227122 | 0 | 0 | 19.58691 | 0.5459847 | 3.462336 | 0 | 0.186393 | 0.3793286 | 黑
51部位1 | 铅钡 | 24.61 | 0 | 8.1 | 3.58 | 0 | 8.94 | 0 | 1.19 | 40.24 | 1.37 | 5.25 | 0.47 | 0.39 | 1.19 | 95.33 | 51 | C | 风化 | 39.12729 | 0 | 1.761893 | 1.879686 | 0 | 8.950237 | 0 | 1.997652 | 25.74902 | 1.06857 | 4.369535 | 0.5439265 | 0.3160576 | 0.8359279 | 浅蓝
51部位2 | 铅钡 | 21.35 | 0 | 8.75 | 5.13 | 0 | 0 | 0 | 0.42 | 51.34 | 0.75 | 2.51 | 0 | 0 | 1.45 | 91.7 | 51 | C | 风化 | 38.06892 | 0 | 2.134553 | 3.020815 | 0 | 0 | 0 | 0.7907271 | 36.84368 | 0.656067 | 2.342902 | 0 | 0 | 1.142337 | 浅蓝
52 | 铅钡 | 25.74 | 0 | 5.71 | 2.27 | 1.22 | 8.64 | 0 | 0.23 | 47.42 | 0.7 | 1.16 | 0 | 0.44 | 0.55 | 94.08 | 52 | C | 风化 | 40.92387 | 0 | 1.242026 | 1.191868 | 0.9882172 | 8.649893 | 0 | 0.3861008 | 30.3434 | 0.5459847 | 0.9654591 | 0 | 0.3565778 | 0.3863532 | 浅蓝
53未风化点 | 铅钡 | 63.66 | 0 | 0 | 0.78 | 3.04 | 8.99 | 0.11 | 0 | 13.66 | 0.54 | 6.06 | 0 | 0.27 | 1.14 | 98.25 | 53 | A | 风化 | 82.6969 | 0 | 0 | 0.3346195 | 2.011966 | 7.353788 | 0.1626981 | 0 | 7.141802 | 0.3441364 | 4.121003 | 0 | 0.1787804 | 0.6543064 | 浅蓝
54 | 铅钡 | 22.28 | 0 | 4.24 | 3.19 | 0 | 7.04 | 0.32 | 0 | 55.46 | 0.83 | 4.15 | 0 | 0.88 | 1.28 | 99.67 | 54 | C | 风化 | 35.42284 | 0 | 0.9222747 | 1.674916 | 0 | 7.048061 | 0.5792757 | 0 | 35.48809 | 0.6473819 | 3.454013 | 0 | 0.7131557 | 0.8991494 | 浅蓝
54严重风化点 | 铅钡 | 17.11 | 0 | 14.13 | 0 | 0 | 0 | 0 | 0 | 58.46 | 1.34 | 3.65 | 0 | 1.12 | 1.11 | 96.92 | 54 | C | 风化 | 31.47872 | 0 | 3.556604 | 0 | 0 | 0 | 0 | 0 | 43.28729 | 1.209445 | 3.515342 | 0 | 1.050313 | 0.902285 | 浅蓝
56 | 铅钡 | 29.15 | 0 | 2.54 | 1.21 | 0 | 15.45 | 0 | 0 | 41.25 | 0.79 | 1.85 | 0 | 0 | 0 | 92.24 | 56 | C | 风化 | 46.34541 | 0 | 0.5524948 | 0.6353128 | 0 | 15.46769 | 0 | 0 | 26.3953 | 0.6161827 | 1.539741 | 0 | 0 | 0 | 蓝绿
57 | 铅钡 | 25.42 | 0 | 0 | 1.31 | 0 | 17.3 | 0 | 0 | 45.1 | 1.16 | 2.18 | 0 | 0 | 0 | 92.47 | 57 | C | 风化 | 40.41511 | 0 | 0 | 0.687818 | 0 | 17.31981 | 0 | 0 | 28.85886 | 0.9047747 | 1.814397 | 0 | 0 | 0 | 蓝绿
58 | 铅钡 | 30.39 | 0 | 8.99 | 3.49 | 0 | 7.66 | 0.34 | 0.86 | 39.35 | 3.13 | 3.52 | 0 | 0.24 | 0.79 | 98.76 | 58 | C | 风化 | 48.31688 | 0 | 1.955483 | 1.832431 | 0 | 7.668771 | 0.6154804 | 1.443681 | 25.17952 | 2.441332 | 2.929669 | 0 | 0.194497 | 0.5549437 | 浅蓝