## Sheet1
类型 | 二氧化硅(SiO2)_mean | 二氧化硅(SiO2)_std | 二氧化硅(SiO2)_median | 氧化钠(Na2O)_mean | 氧化钠(Na2O)_std | 氧化钠(Na2O)_median | 氧化钾(K2O)_mean | 氧化钾(K2O)_std | 氧化钾(K2O)_median | 氧化钙(CaO)_mean | 氧化钙(CaO)_std | 氧化钙(CaO)_median | 氧化镁(MgO)_mean | 氧化镁(MgO)_std | 氧化镁(MgO)_median | 氧化铝(Al2O3)_mean | 氧化铝(Al2O3)_std | 氧化铝(Al2O3)_median | 氧化铁(Fe2O3)_mean | 氧化铁(Fe2O3)_std | 氧化铁(Fe2O3)_median | 氧化铜(CuO)_mean | 氧化铜(CuO)_std | 氧化铜(CuO)_median | 氧化铅(PbO)_mean | 氧化铅(PbO)_std | 氧化铅(PbO)_median | 氧化钡(BaO)_mean | 氧化钡(BaO)_std | 氧化钡(BaO)_median | 五氧化二磷(P2O5)_mean | 五氧化二磷(P2O5)_std | 五氧化二磷(P2O5)_median | 氧化锶(SrO)_mean | 氧化锶(SrO)_std | 氧化锶(SrO)_median | 氧化锡(SnO2)_mean | 氧化锡(SnO2)_std | 氧化锡(SnO2)_median | 二氧化硫(SO2)_mean | 二氧化硫(SO2)_std | 二氧化硫(SO2)_median
铅钡 | 38.87551 | 18.64646 | 35.78 | 0.9044898 | 1.812765 | 0 | 0.1734694 | 0.2755037 | 0 | 2.05 | 1.634607 | 1.48 | 0.6455102 | 0.6300465 | 0.61 | 3.667551 | 3.008997 | 3.06 | 0.6559184 | 0.9484481 | 0.23 | 1.879592 | 2.470434 | 0.79 | 33.34918 | 14.94731 | 31.9 | 10.49041 | 8.33136 | 8.94 | 3.292653 | 3.909234 | 1.41 | 0.3479592 | 0.2635019 | 0.31 | 0.05816327 | 0.2130011 | 0 | 0.7995918 | 3.1387 | 0
高钾 | 76.64389 | 14.46673 | 73.005 | 0.4633333 | 1.088707 | 0 | 6.401667 | 5.307753 | 7.525 | 3.845 | 3.308126 | 3.36 | 0.785 | 0.7118018 | 0.65 | 5.056667 | 3.076662 | 4.78 | 1.376111 | 1.566033 | 0.46 | 2.155556 | 1.492236 | 1.915 | 0.2744444 | 0.5141437 | 0 | 0.3988889 | 0.8416293 | 0 | 1.028333 | 1.280603 | 0.68 | 0.02777778 | 0.04386551 | 0 | 0.1311111 | 0.5562573 | 0 | 0.06777778 | 0.1571644 | 0